## 咪唑类
专注于 离子液体
浙江蓝德能源科技发展有限公司 |  |  | http://www.zjlande.com/ |  | 电话:0572-8354259
[8 empty] | 熔化焓 | 初始 | 最高 | 密度(kg/m3) |  | 黏度(Pa.s) |  | 电导率(S/m) |  | 热导率(W/m.K) |  | 热容(J/mol.K) |  | 酸碱 | 磁 | 手 | 荧光 | 亲水 | 稳定 | 溶解性
产品编号 | 简缩符 | CAS号 | 中文名 | 英文名 | 分子量 | 性状 | 熔点/℃ | (J/mol) | 分解/℃ | 使用/℃ | 值 | T/℃ | 值 | T/℃ | 值 | T/℃ | 值 | T/℃ | 值 | T/℃ | 性 | 性 | 性 | 性 | 指数 | 性 | 水 | 乙醇 | 乙醚 | 笨 | 甲苯 | 丙酮 | 氯仿 | 闪点/℃ | 分子式
咪唑类
[C2MIm]X
LDIM-201 | [C2MIm]Cl | 65039-09-0 | 1-乙基-3-甲基咪唑氯盐 | 1-Ethyl-3-MethylImidazolium Chloride | 146.62 |  | 43.6 |  | 281 |  | 1186 | 20 | 0.341 | 50 | 0.0622 | 25 |  |  | 235 | 25 | [6 empty] | 溶 | [6 empty] | 186 | C6H11N2.Cl
LDIM-202 | [C2MIm]Br | 65039-08-9 | 1-乙基-3-甲基咪唑溴盐 | 1-Ethyl-3-MethylImidazolium Bromide | 191.07 |  | 76.75 |  | 301 | [5 empty] | 0.032 | 25 |  |  | 247 | 25 | [6 empty] | 溶 | [7 empty] | C6H11N2.Br
LDIM-203 | [C2MIm]BF4 | 143314-16-3 | 1-乙基-3-甲基咪唑四氟硼酸盐 | 1-Ethyl-3-MethylImidazolium tetraFluoroBorate | 279.96 |  | 15 |  |  |  | 1285.5 | 25 | 0.0434 | 25 | 1.571 | 25 | 0.199 | 27 | 304.9 | 25 | [6 empty] | 溶 | [6 empty] | 350 | C6H11N2.BF4
LDIM-204 | [C2MIm]PF6 | 155371-19-0 | 1-乙基-3-甲基咪唑六氟磷酸盐 | 1-Ethyl-3-MethylImidazolium hexaFluoroPhosphate | 256.13 |  | 60.9 |  | 374 |  | 1562 | 30 | 0.0234 | 70 | 0.491 | 25 |  |  | 289 | 70 | [6 empty] | 不溶 | [7 empty] | C6H11N2.PF6
LDIM-205 | [C2MIm]DCA | 370865-89-7 | 1-乙基-3-甲基咪唑二氰胺盐 | 1-Ethyl-3-MethylImidazolium diCyanAmide | 177.21 |  | -21 |  |  |  | 1110 | 25 | 0.021 | 25 | 2.8 | 25 | [10 empty] | 溶 | [7 empty] | C6H11N2.C2N3
LDIM-206 | [C2MIm]Ac | 143314-17-4 | 1-乙基-3-甲基咪唑醋酸盐 | 1-Ethyl-3-MethylImidazolium Acetate | 170.21 |  | <-20 |  | 216 |  | 1099 | 25 | 0.1436 | 25 | 0.254 | 25 | 0.2108 | 25 | 321.9 | 25 | [6 empty] | 溶 | [7 empty] | C6H11N2.C2H3O2
LDIM-207 | [C2MIm]SOM | 516474-01-4 | 1-乙基-3-甲基咪唑硫酸甲酯盐 | 1-Ethyl-3-MethylImidazolium MethylSulfate | 222.26 | [5 empty] | 1286 | 25 | 0.0788 | 25 |  |  |  |  | 330 | 20 | [6 empty] | 溶 | [7 empty] | C6H11N2.CH3SO4
LDIM-208 | [C2MIm]SOE | 342573-75-5 | 1-乙基-3-甲基咪唑硫酸乙酯盐 | 1-Ethyl-3-MethylImidazolium EthylSulfate |  |  | -36.85 |  |  |  | 1236 | 25 | 0.0978 | 25 | 0.382 | 25 | 0.1855 | 25 | 383 | 25 | [6 empty] | 溶 | [7 empty] | C6H11N2.C2H5SO4
LDIM-209 | [C2MIm]POM2 | 945611-27-8 | 1-乙基-3-甲基咪唑磷酸二甲酯盐 | 1-Ethyl-3-MethylImidazolium diMethylPhosphate | 236.21 | [5 empty] | 1220 | 25 | 0.27 | 25 |  |  |  |  | 411.8 | 25 | [6 empty] | 溶 | 溶 | [6 empty] | C6H11N2.C2H6PO4
LDIM-210 | [C2MIm]POE2 | 848641-69-0 | 1-乙基-3-甲基咪唑磷酸二乙酯盐 | 1-Ethyl-3-MethylImidazolium diEthylPhosphate | [6 empty] | 1145 | 25 | [6 empty] | 530 | 25 | [6 empty] | 溶 | 溶 | [6 empty] | C6H11N2.C4H10PO4
LDIM-211 | [C2MIm]SCN | 331717-63-6 | 1-乙基-3-甲基咪唑硫氰酸盐 | 1-Ethyl-3-MethylImidazolium ThioCyanate | 169.25 | [5 empty] | 1117 | 25 | 0.0245 | 25 |  |  |  |  | 287 | 20 | [6 empty] | 溶 | [7 empty] | C6H11N2.SCN
LDIM-212 | [C2MIm]NTf2 | 174899-82-2 | 1-乙基-3-甲基咪唑双三氟甲磺酰亚胺盐 | 1-Ethyl-3-Methylimidazolium bis(triFluoroMethylSulfonyl)Imide |  |  | -16.45 | 21600 | 436 |  | 1519 | 25 | 0.0344 | 25 | 0.921 | 25 | 0.13 | 25 | [8 empty] | 不溶 | [7 empty] | C6H11N2.C2F6O4S2N
[C4MIm]X
LDIM-401 | [C4MIm]Cl | 79917-90-1 | 1-丁基-3-甲基咪唑氯盐 | 1-Butyl-3-MethylImidazolium Chloride | 174.67 |  | 70 |  | 154 | [17 empty] | 溶 | [6 empty] | 192 | C8H15N2.Cl
LDIM-402 | [C4MIm]Br | 85100-77-2 | 1-丁基-3-甲基咪唑溴盐 | 1-Butyl-3-MethylImidazolium Bromide | 219.12 |  | 70 |  |  |  | 1210.2 | 25 | [14 empty] | 溶 | [7 empty] | C8H15N2.Br
LDIM-403 | [C4MIm]BF4 | 174501-65-6 | 1-丁基-3-甲基咪唑四氟硼酸盐 | 1-Butyl-3-MethylImidazolium tetraFluoroBorate | 226.02 |  | -71 |  | 423.85 | 239.85 | 1210 | 20 | 0.1039 | 25 | 0.352 | 25 | 0.186 | 27 | 367 | 25 | [6 empty] | 溶 | [6 empty] | 288 | C8H15N2.BF4
LDIM-404 | [C4MIm]PF6 | 174501-64-5 | 1-丁基-3-甲基咪唑六氟磷酸盐 | 1-Butyl-3-MethylImidazolium hexaFluoroPhosphate | 284.18 |  | 2.8 | 31000 | 370 | [5 empty] | 0.16 | 22 | [10 empty] | 不溶 | [7 empty] | C8H15N2.PF6
LDIM-405 | [C4MIm]SbF6 | 174645-81-9 | 1-丁基-3-甲基咪唑六氟锑酸盐 | 1-Butyl-3-MethylImidazolium hexaFluoroAntimonate | 374.97 | [21 empty] | 不溶 | [7 empty] | C8H15N2.SbF6
LDIM-406 | [C4MIm]Ac | 284049-75-8 | 1-丁基-3-甲基咪唑醋酸盐 | 1-Butyl-3-MethylImidazolium Acetate | 198.26 |  | <-20 |  |  |  | 1053 | 25 | 0.1397 | 25 | 0.049 | 25 |  |  | 383.2 | 25 | [6 empty] | 溶 | [7 empty] | C8H15N2.C2H3O2
LDIM-407 | [C4MIm]DCA | 448245-52-1 | 1-丁基-3-甲基咪唑二氰胺盐 | 1-Butyl-3-Methylimidazolium diCyanAmide | 205.26 |  |  |  | 202.85 | 109.85 |  |  |  |  | 1.1 | 25 | [10 empty] | 溶 | [7 empty] | C8H15N2.C2N3
LDIM-408 | [C4MIm]SCN | 344790-87-0 | 1-丁基-3-甲基咪唑硫氰酸盐 | 1-Bttyl-3-Methylimidazolium Thiocyanate | 197.3 | [21 empty] | 溶 | [7 empty] | C8H15N2.SCN
LDIM-409 | [C4MIm]NTf2 | 174899-83-3 | 1-丁基-3-甲基咪唑双三氟甲磺酰亚胺盐 | 1-Butyl-3-MethylImidazolium bis(triFluoroMethylSulfonyl)Imide | 419.37 |  |  |  | 427 |  |  |  | 0.052 | 25 | 0.38 | 20 | [10 empty] | 不溶 | [7 empty] | C8H15N2.C2F6O4S2N
[C6MIm]X
LDIM-601 | [C6MIm]Cl | 171058-17-6 | 1-己基-3-甲基咪唑氯盐 | 1-Hexyl-3-MethylImidazolium Chloride | 202.72 |  | <25 |  |  |  | 1039.7 | 25 | 18.1 | 25 |  |  |  |  | 381 | 25 | [6 empty] | 溶 | [7 empty] | C10H19N2.Cl
LDIM-602 | [C6MIm]Br | 85100-78-3 | 1-己基-3-甲基咪唑溴盐 | 1-Hexyl-3-MethylImidazolium Bromide | 247.18 |  | <20 |  |  |  | 1223.82 | 25 | 6.936 | 20 | 12.06 | 25 |  |  | 344 | 25 | [6 empty] | 溶 | [7 empty] | C10H19N2.Br
LDIM-603 | [C6MIm]BF4 | 244193-50-8 | 1-己基-3-甲基咪唑四氟硼酸盐 | 1-Hexyl-3-MethylImidazolium tetraFluoroBorate | 254.08 |  | -82.7 |  |  |  | 1145.47 | 25 | 0.202 | 25 | 0.1229 | 25 | 0.166 | 21 | 431 | 25 | [6 empty] | 不溶 | [7 empty] | C10H19N2.Br3
LDIM-604 | [C6MIm]PF6 | 304680-35-1 | 1-己基-3-甲基咪唑六氟磷酸盐 | 1-Hexyl-3-MethylImidazolium hexaFluoroPhosphate | 312.24 |  | -61.6 |  |  |  | 1294.45 | 25 | 0.496 | 25 | 0.11 | 23 | 0.145 | 21 | 424 | 25 | [6 empty] | 不溶 | [7 empty] | C10H19N2.BF4
LDIM-605 | [C6MIm]NTf2 | 916729-96-9 | 1-己基-3-甲基咪唑双三氟甲磺酰亚胺盐 | 1-Hexyl-3-MethylImidazolium bis(triFluoroMethylSulfonyl)Imide | [10 empty] | 0.22 | 25 | [10 empty] | 不溶 | [7 empty] | C10H19N2.C2F6O4S2N
[VBIm]X
LDIM-701 | [VBIm]Br | 1033461-45-8 | 1-乙烯基-3-丁基咪唑溴盐 | 1-Vinyl-3-ButylImidazolium Bromide | 231.13 | [21 empty] | 溶
LDIM-702 | [VBIm]BF4 | 1033461-44-7 | 1-乙烯基-3-丁基咪唑四氟硼酸盐 | 1-Vinyl-3-ButylImidazolium tetraFluoroBorate | 238.03 | [21 empty] | 溶
LDIM-703 | [VBIm]PF6 | 915358-85-9 | 1-乙烯基-3-丁基咪唑六氟磷酸盐 | 1-Vinyl-3-ButylImidazolium | 296.19 | [21 empty] | 不溶
LDIM-704 | [VBIm]NTf2 | 1007390-44-4 | 1-乙烯基-3-丁基咪唑双三氟甲磺酰亚胺盐 | 1-Vinyl-3-ButylImidazolium | [22 empty] | 不溶
[ABIm]X
LDIM-705 | [ABIm]Cl | 65039-10-3 | 1-烯丙基-3-丁基咪唑氯盐 | 1-Allyl-3-ButylImidazolium Chloride | [22 empty] | 溶
LDIM-706 | [ABIm]Br | 31410-07-8 | 1-烯丙基-3-丁基咪唑溴盐 | 1-Allyl-3-ButylImidazolium Bromide | [22 empty] | 溶
LDIM-707 | [ABIm]BF4 | 851606-63-8 | 1-烯丙基烯丙基-3-丁基咪唑四氟硼酸盐 | 1-Allyl-3-ButylImidazolium tetraFluoroBorate | [22 empty] | 溶
LDIM-708 | [ABIm]PF6 | 861908-19-2 | 1-烯丙基-3-丁基咪唑六氟磷酸盐 | 1-Allyl-3-ButylImidazolium
LDIM-709 | [ABIm]NTf2 | 655249-87-9 | 1-烯丙基-3-丁基咪唑双三氟甲磺酰亚胺盐 | 1-Allyl-3-ButylImidazolium | [22 empty] | 不溶
[(O3SC3)MIm]X
LDIM-710 | [(O3SC3)MIm] |  | 1-磺酸丙基-3-甲基咪唑内盐 | 1-PropylSulfonic-3-MethylImidazolium
LDIM-711 | [(O3SC3)MIm]Cl |  | 1-磺酸丙基-3-甲基咪唑氯盐 | 1-PropylSulfonic-3-MethylImidazolium Chloride
LDIM-712 | [(O3SC3)MIm]HSO4 | 916479-93-1 | 1-磺酸丙基-3-甲基咪唑硫酸氢盐 | 1-PropylSulfonic-3-MethylImidazolium hydrogensulfate
[(O3SC4)MIm]X
LDIM-713 | {(O3SC4)MIm} | 179863-07-1 | 1-磺酸丁基-3-甲基咪唑内盐 | 1-PropylSulfonic-3-MethylImidazolium
LDIM-714 | [(O3SC4)MIm]Cl |  | 1-磺酸丁基-3-甲基咪唑氯盐 | 1-PropylSulfonic-3-MethylImidazolium Chloride
LDIM-715 | [(O3SC4)MIm]H2PO4 |  | 1-磺酸丁基-3-甲基咪唑磷酸二氢盐 | 1-PropylSulfonic-3-MethylImidazolium diHydrogenPhosphate
[C4M2Im]X
LDIM-901 | [C4M2Im]Cl | 98892-75-2 | 1-丁基-2,3-二甲基咪唑氯盐 | 1-Butyl-2,3-diMethylImidazolium Chloride | 188.7 | [21 empty] | 溶 | [7 empty] | C9H17N2.Cl
LDIM-902 | [C4M2Im]Br | 475575-45-2 | 1-丁基-2,3-二甲基咪唑溴盐 | 1-Butyl-2,3-diMethylImidazolium Bromide | 233.15 | [21 empty] | 溶 | [7 empty] | C9H17N2.Br
LDIM-903 | [C4M2Im]BF4 | 402846-78-0 | 1-丁基-2,3-二甲基咪唑四氟硼酸盐 | 1-Butyl-2,3-diMethylImidazolium tetraFluoroBorate | 240.05 | [5 empty] | 1193 | 25 | 0.65 | 25 | 0.0758 | 30 | [10 empty] | 溶 | [7 empty] | C9H17N2.BF4
LDIM-904 | [C4M2Im]NTf2 | 350493-08-2 | 1-丁基-2,3-二甲基咪唑双三氟甲磺酰亚胺盐 | 1-Butyl-2,3-diMethylImidazolium bis(triFluoroMethylSulfonyl)Imide | 433.39 | [5 empty] | 1419 | 25 | 0.1022 | 25 | [12 empty] | 不溶
[C6M2Im]X
LDIM-905 | [C6M2Im]Br | 411222-01-0 | 1-己基-2,3-二甲基咪唑溴盐 | 1-Hexyl-2,3-diMethylImidazolium Bromide | 261.2 | [21 empty] | 溶 | [7 empty] | C11H21N2.Br
LDIM-906 | [C6M2Im]BF4 | 384347-21-1 | 1-己基-2,3-二甲基咪唑四氟硼酸盐 | 1-Hexyl-2,3-diMethylImidazolium tetraFluoroBorate | 268.1 | [21 empty] | 不溶 | [7 empty] | C11H21N2.BF4

## 吡啶类
专注于 离子液体
浙江蓝德能源科技发展有限公司 |  |  | http://www.zjlande.com/ |  | 电话:0572-8354259
[8 empty] | 熔化焓 | 初始 | 最高 | 密度(kg/m3) |  | 黏度(Pa.s) |  | 电导率(S/m) |  | 热导率(W/m.K) |  | 热容(J/mol.K) |  | 酸碱 | 磁 | 手 | 荧光 | 亲水 | 稳定 | 溶解性
产品编号 | 简缩符 | CAS号 | 中文名 | 英文名 | 分子量 | 性状 | 熔点/℃ | (J/mol) | 分解/℃ | 使用/℃ | 值 | T/℃ | 值 | T/℃ | 值 | T/℃ | 值 | T/℃ | 值 | T/℃ | 性 | 性 | 性 | 性 | 指数 | 性 | 水 | 乙醇 | 乙醚 | 笨 | 甲苯 | 丙酮 | 氯仿 | 闪点/℃ | 分子式
吡啶类
[C2Py]X
LDPY-201 | [C2Py]Br | 1906-79-2 | 1-乙基吡啶溴盐 | N-ethylpyridinium bromide
LDPY-202 | [C2Py]BF4 | 350-48-1 | 1-乙基吡啶四氟硼酸盐 | N-ethylpyridinium tetrafluoroborate
LDPY-203 | [C2Py]PF6 | 103173-73-5 | 1-乙基吡啶六氟磷酸盐 | N-ethylpyridinium hexafluorophosphate
LDPY-204 | [C2Py]NTf2 | 712354-97-7 | 1-乙基吡啶双三氟甲磺酰亚胺盐 | N-ethylpyridinium bis(trifluoromethylsulfonyl)imide
[C4Py]X
LDPY-401 | [C4Py]Cl | 1124-64-7 | 1-丁基吡啶氯盐 | N-butylpyridinium chloride
LDPY-402 | [C4Py]Br | 874-80-6 | 1-丁基吡啶溴盐 | N-butylpyridinium bromide
LDPY-403 | [C4Py]BF4 | 203389-28-0 | 1-丁基吡啶四氟硼酸盐 | N-butylpyridinium tetrafluoroborate
LDPY-404 | [C4Py]PF6 | 186088-50-6 | 1-丁基吡啶六氟磷酸盐 | N-butylpyridinium hexafluorophosphate
LDPY-405 | [C4Py]NTf2 | 187863-42-9 | 1-丁基吡啶双三氟甲磺酰亚胺盐 | N-butylpyridinium bis(trifluoromethylsulfonyl)imide
[C6Py]X
LDPY-406 | [C6Py]Br | 74440-81-6 | 1-己基吡啶溴盐 | N-hexylpyridinium bromide
LDPY-407 | [C6Py]BF4 | 474368-70-2 | 1-己基吡啶四氟硼酸盐 | N-hexylpyridinium tetrafluoroborate
LDPY-408 | [C6Py]PF6 | 797789-00-5 | 1-己基吡啶六氟磷酸盐 | N-hexylpyridinium hexafluorophosphate
LDPY-409 | [C6Py]NTf2 | 460983-97-5 | 1-己基吡啶双三氟甲磺酰亚胺盐 | N-hexylpyridinium bis(trifluoromethylsulfonyl)imide

## 哌啶类
专注于 离子液体
浙江蓝德能源科技发展有限公司 |  |  | http://www.zjlande.com/ |  | 电话:0572-8354259
[8 empty] | 熔化焓 | 初始 | 最高 | 密度(kg/m3) |  | 黏度(Pa.s) |  | 电导率(S/m) |  | 热导率(W/m.K) |  | 热容(J/mol.K) |  | 酸碱 | 磁 | 手 | 荧光 | 亲水 | 稳定 | 溶解性
产品编号 | 简缩符 | CAS号 | 中文名 | 英文名 | 分子量 | 性状 | 熔点/℃ | (J/mol) | 分解/℃ | 使用/℃ | 值 | T/℃ | 值 | T/℃ | 值 | T/℃ | 值 | T/℃ | 值 | T/℃ | 性 | 性 | 性 | 性 | 指数 | 性 | 水 | 乙醇 | 乙醚 | 笨 | 甲苯 | 丙酮 | 氯仿 | 闪点/℃ | 分子式
哌啶类
[C3MPd]X
LDPP-301 | [C3MPd]Br |  | N-甲基-N-丙基哌啶溴盐 | N-melthyl-N-propylperidilium bromide
LDPP-302 | [C3MPd]NTf2 |  | N-甲基-N-丙基哌啶双三氟甲磺酰亚胺盐 | N-melthyl-N-propylperidilium bis(trifluoromethylsulfonyl)imide
[C4MPd]X
LDPP-303 | [C4MPd]Br | 94280-72-5 | N-甲基-N-丁基哌啶溴盐 | N-melthyl-N-butylpyridinium bromide
LDPP-304 | [C4MPd]NTf2 | 623580-02-9 | N-甲基-N-丁基哌啶双三氟甲磺酰亚胺盐 | N-melthyl-N-butylpyridinium bis(trifluoromethylsulfonyl)imide

## 吡咯烷类
专注于 离子液体
浙江蓝德能源科技发展有限公司 |  |  | http://www.zjlande.com/ |  | 电话:0572-8354259
[8 empty] | 熔化焓 | 初始 | 最高 | 密度(kg/m3) |  | 黏度(Pa.s) |  | 电导率(S/m) |  | 热导率(W/m.K) |  | 热容(J/mol.K) |  | 酸碱 | 磁 | 手 | 荧光 | 亲水 | 稳定 | 溶解性
产品编号 | 简缩符 | CAS号 | 中文名 | 英文名 | 分子量 | 性状 | 熔点/℃ | (J/mol) | 分解/℃ | 使用/℃ | 值 | T/℃ | 值 | T/℃ | 值 | T/℃ | 值 | T/℃ | 值 | T/℃ | 性 | 性 | 性 | 性 | 指数 | 性 | 水 | 乙醇 | 乙醚 | 笨 | 甲苯 | 丙酮 | 氯仿 | 闪点/℃ | 分子式
吡啶类
[C2MPd]X
LDPR-201 | [C2MPd]Cl |  | N-甲基-N-乙基哌啶氯盐 | N-melthyl-N-ethylpyrrolidinium chloride
LDPR-202 | [C2MPd]Br |  | N-甲基-N-乙基哌啶溴盐 | N-melthyl-N-ethylpyrrolidinium bromide
LDPR-203 | [C2MPd]BF4 |  | N-甲基-N-乙基哌啶四氟硼酸盐 | N-melthyl-N-ethylpyrrolidinium tetrafluoroborate
LDPR-204 | [C2MPd]NTf2 |  | N-甲基-N-乙基哌啶双三氟甲磺酰亚胺盐 | N-melthyl-N-ethylpyrrolidinium bis(trifluoromethylsulfonyl)imide
[C4MPr]X
LDPR-401 | [C4MPd]Cl |  | N-甲基-N-丁基哌啶氯盐 | N-melthyl-N-butylpyrrolidinium chloride
LDPR-402 | [C4MPd]Br | 94280-72-5 | N-甲基-N-丁基哌啶溴盐 | N-melthyl-N-butylpyrrolidinium bromide
LDPR-403 | [C4MPd]BF4 | 886439-34-5 | N-甲基-N-丁基哌啶四氟硼酸盐 | N-melthyl-N-butylpyrrolidinium tetrafluoroborate
LDPR-404 | [C4MPd]NTf2 | 623580-02-9 | N-甲基-N-丁基哌啶双三氟甲磺酰亚胺盐 | N-melthyl-N-butylpyrrolidinium bis(trifluoromethylsulfonyl)imide
LDPR-901 |  |  | 螺旋双吡咯烷鎓四氟硼酸盐 | Spiro-bipyrrolidinium tetrafluoroborate

## 季铵类
专注于 离子液体
浙江蓝德能源科技发展有限公司 |  |  | http://www.zjlande.com/ |  | 电话:0572-8354259
[8 empty] | 熔化焓 | 初始 | 最高 | 密度(kg/m3) |  | 黏度(Pa.s) |  | 电导率(S/m) |  | 热导率(W/m.K) |  | 热容(J/mol.K) |  | 酸碱 | 磁 | 手 | 荧光 | 亲水 | 稳定 | 溶解性
产品编号 | 简缩符 | CAS号 | 中文名 | 英文名 | 分子量 | 性状 | 熔点/℃ | (J/mol) | 分解/℃ | 使用/℃ | 值 | T/℃ | 值 | T/℃ | 值 | T/℃ | 值 | T/℃ | 值 | T/℃ | 性 | 性 | 性 | 性 | 指数 | 性 | 水 | 乙醇 | 乙醚 | 笨 | 甲苯 | 丙酮 | 氯仿 | 闪点/℃ | 分子式
季铵类
[B3C1N]X
LDAM-101 | [B3C1N]Cl | 56375-79-2 | 三丁基甲基氯化铵 | TriButylMethylAmmonium Chloride
LDAM-102 |  | 405514-94-5 | 三丁基甲基铵双三氟甲磺酰亚胺盐 | TriButylMethylAmmonium bis(trifluoromethylsulfonyl)imide
[E4N]X
LDAM-103 | [E4N]Cl | 56-34-8 | 四乙基氯化铵 | TetraEthylAmmonium Chloride
LDAM-104 | [E4N]BF4 | 429-06-1 | 四乙基四氟硼酸铵 | TetraEthylAmmonium tetraFluoroBorate

## 胍类
专注于 离子液体
浙江蓝德能源科技发展有限公司 |  |  | http://www.zjlande.com/ |  | 电话:0572-8354259
[8 empty] | 熔化焓 | 初始 | 最高 | 密度(kg/m3) |  | 黏度(Pa.s) |  | 电导率(S/m) |  | 热导率(W/m.K) |  | 热容(J/mol.K) |  | 酸碱 | 磁 | 手 | 荧光 | 亲水 | 稳定 | 溶解性
产品编号 | 简缩符 | CAS号 | 中文名 | 英文名 | 分子量 | 性状 | 熔点/℃ | (J/mol) | 分解/℃ | 使用/℃ | 值 | T/℃ | 值 | T/℃ | 值 | T/℃ | 值 | T/℃ | 值 | T/℃ | 性 | 性 | 性 | 性 | 指数 | 性 | 水 | 乙醇 | 乙醚 | 笨 | 甲苯 | 丙酮 | 氯仿 | 闪点/℃ | 分子式
胍类
LDGU-101 |  | 1950-01-1 | 盐酸胍 | Guanidine hydrochloride | [30 empty] | CH6ClN3
[M4Gu]X
LDGU-102 | [M4Gu]HCl | 1729-17-5 | 四甲基胍盐酸盐 | Tetramethylguanidine hydrochloride
LDGU-103 | [M4Gu]Lac |  | 四甲基胍乳酸盐 | Tetramethylguanidine lactate
LDGU-104 | [M4Gu]HSO4 |  | 四甲基胍硫酸氢盐 | Tetramethylguanidine hydrogensulfate